## GaAs InP
【GaAs, InP Single Crystal Wafer Stock List】 Semi-Insulating Type | [8 empty] | 仕様
22 | GaAS or InP | Dia | Lot No | Quantity | 実在庫 | Maker | C of C | 項目
[8 empty] | 製造方法 | 導電型 | ドーパント | 面方位 |  |  |  | 比抵抗 |  |  |  | 移動度 |  |  |  | ＥＰＤ |  |  |  | 炭素濃度 |  |  |  | ｳｪｰﾊ直径 |  |  | カット 形状 | Notch方位 | [5 empty] | Notch深さ |  | OF方位 | [5 empty] | OF長さ |  |  | IF方位 | [5 empty] | IF長さ |  |  | ｳｪｰﾊ厚さ |  |  | 仕上げ |  | Warp |  |  | TTV
[11 empty] | ゜ |  |  |  | Ω・cm |  |  |  | cm2/V・sec |  |  |  | cm-2 |  |  |  | cm-3 |  |  |  | mmφ |  |  |  | ゜ | [5 empty] | mm |  | ゜ | [5 empty] | mm |  |  | ゜ | [5 empty] | mm |  |  | μm |  |  | 表面 | 裏面 | μm |  |  | μm
| GaAs | 3 | 27032301 | 50 |  | 昭和電工 | O | LEC | S-I | undoped | (100) | ゜± |  | ゜ | 13.1 | ～ | 26 | ×107 | 4.8 | ～ | 5.7 | ×103 | 8.1 | ～ | 9.2 | ×104 | 6.3 | ～ | 12.8 | ×1015 | 76.21 | ± | 0.02 | OF | ( |  | ) | ± |  | ゜ |  | ～ | ( | 0-1-1 | ) | ± | 0.5 | ゜ | 22 | ± |  | ( | 0-11 | ) | ± | 0.5 | ゜ | 11 | ± |  | 630 | ± | 2 | mirror | mirror | 2.6 | ± | 1.2 | 1.4 | ± | 0.9
| GaAs | 3 | 27032301 | 22 |  | 昭和電工 | O | LEC | S-I | undoped | (100) | ゜± |  | ゜ | 13.1 | ～ | 26 | ×107 | 4.8 | ～ | 5.7 | ×103 | 8.1 | ～ | 9.2 | ×104 | 6.3 | ～ | 12.8 | ×1015 | 76.21 | ± | 0.02 | OF | ( |  | ) | ± |  | ゜ |  | ～ | ( | 0-1-1 | ) | ± | 0.5 | ゜ | 22 | ± |  | ( | 0-11 | ) | ± | 0.5 | ゜ | 11 | ± |  | 631 | ± | 2 | mirror | mirror | 2.2 | ± | 0.5 | 1.6 | ± | 0.5
| GaAs | 3 | 27032301 | 0 |  | 昭和電工 | O | LEC | S-I | undoped | (100) | ゜± |  | ゜ | 13.1 | ～ | 26 | ×107 | 4.8 | ～ | 5.7 | ×103 | 8.1 | ～ | 9.2 | ×104 | 6.3 | ～ | 12.8 | ×1015 | 76.21 | ± | 0.02 | OF | ( |  | ) | ± |  | ゜ |  | ～ | ( | 0-1-1 | ) | ± | 0.5 | ゜ | 22 | ± |  | ( | 0-11 | ) | ± | 0.5 | ゜ | 11 | ± |  | 631 | ± | 1 | mirror | mirror | 2.7 | ± | 1 | 1.3 | ± | 0.3
| GaAs | 3" | 22006309 | 2 |  | 検査書なし
| GaAs | 3 | L-9Y67 | 56 |  | 昭和電工 | O | LEC | S-I | undoped | (100) | ゜± |  | ゜ | 43.9 | ～ | 50 | ×107 | 4.4 | ～ | 4 | ×103 | 7.2 | ～ | 9.4 | ×104 |  | ～ | 16 | ×1015 | 76.21 | ± | 0.04 | OF | ( |  | ) | ± |  | ゜ |  | ～ | ( | 0-1-1 | ) | ± | 0.5 | ゜ | 22 | ± |  | ( | 0-11 | ) | ± | 0.5 | ゜ | 11 | ± |  | 605 | ± |  | mirror | etched | 2.3 | ± | 1.2 | 2.4 | ± | 1.3
| GaAs | 3 | L-9Y67 | 1 |  | 昭和電工 | O | LEC | S-I | undoped | (100) | ゜± |  | ゜ | 43.9 | ～ | 50 | ×107 | 4.4 | ～ | 4 | ×103 | 7.2 | ～ | 9.4 | ×104 |  | ～ | 16 | ×1015 | 76.22 | ± | 0.03 | OF | ( |  | ) | ± |  | ゜ |  | ～ | ( | 0-1-1 | ) | ± | 0.5 | ゜ | 22 | ± |  | ( | 0-11 | ) | ± | 0.5 | ゜ | 11 | ± |  | 605 | ± |  | mirror | etched | 2.3 | ± | 1.2 | 2.4 | ± | 1.3
| GaAs | 3 | L-9Y67 | 8 |  | 昭和電工 | O | LEC | S-I | undoped | (100) | ゜± |  | ゜ | 43.9 | ～ | 50 | ×107 | 4.4 | ～ | 4 | ×103 | 7.2 | ～ | 9.4 | ×104 |  | ～ | 16 | ×1015 | 76.22 | ± | 0.03 | OF | ( |  | ) | ± |  | ゜ |  | ～ | ( | 0-1-1 | ) | ± | 0.5 | ゜ | 22 | ± |  | ( | 0-11 | ) | ± | 0.5 | ゜ | 11 | ± |  | 605 | ± |  | mirror | etched | 2.3 | ± | 1.2 | 2.4 | ± | 1.3
| GaAs | 3 | 24008301 | 3 |  | 昭和電工 | O | LEC | S-I | undoped | (100) | ゜± |  | ゜ | 1.7 | ～ | 2.8 | ×107 | 7.1 | ～ | 7.3 | ×103 | 6.8 | ～ | 8.7 | ×104 | 0.7 | ～ | 1.5 | ×1015 | 76.21 | ± |  | OF | ( |  | ) | ± |  | ゜ |  | ～ | ( | 0-1-1 | ) | ± | 0.5 | ゜ | 22 | ± |  | ( | 0-11 | ) | ± | 0.5 | ゜ | 11 | ± |  | 627 | ± | 3 | mirror | etched | 3.3 | ± | 1 | 1.6 | ± | 0.6
| GaAs | 3 | 24008302 | 0 |  | 昭和電工 | O | LEC | S-I | undoped | (100) | ゜± |  | ゜ | 2.2 | ～ | 4.6 | ×107 | 6.8 | ～ | 7.4 | ×103 | 7.2 | ～ | 8.8 | ×104 | 0.9 | ～ | 2.7 | ×1015 | 76.2 | ± |  | OF | ( |  | ) | ± |  | ゜ |  | ～ | ( | 0-1-1 | ) | ± | 0.5 | ゜ | 22 | ± |  | ( | 0-11 | ) | ± | 0.5 | ゜ | 11 | ± |  | 629 | ± | 4 | mirror | etched | 2.3 | ± | 0.6 | 2.3 | ± | 0.8
| GaAs | 4 | 2802X303 | 2 |  | 昭和電工 | O | LEC | S-I | undoped | (100) | ゜± |  | ゜ | 6.9 | ～ | 10 | ×107 | 5.7 | ～ | 6 | ×103 | 6.5 | ～ | 8.6 | ×104 | 3.3 | ～ | 5.4 | ×1015 | 99.98 | ± | 0.01 | OF | ( |  | ) | ± |  | ゜ |  | ～ | ( | 0-1-1 | ) | ± | 0.5 | ゜ | 32.5 | ± | 0.5 | ( | 0-11 | ) | ± | 0.5 | ゜ | 18 | ± | 1 | 611 | ± |  | mirror | mirror | 2.8 | ± | 0..4 | 2.8 | ± | 0.4
| GaAs | 4 | 170598-510 | 9 |  | 住友電気工業 | O | VB | S-I | undoped | (100) | ゜± |  | ゜ | 1.5 | ～ | 2 | ×107 | 5.1 | ～ | 5.7 | ×103 |  | ～ | 1 | ×104 |  | ～ |  | ×1015 | 100 | ± |  | OF | ( |  | ) | ± |  | ゜ |  | ～ | ( |  | ) | ± |  | ゜ | 32.42 | ± |  | ( |  | ) | ± |  | ゜ | 18 | ± |  | 627 | ± | 2 | mirror | mirror |  | ± |  |  | ±
| GaAs | 4 | 170599-518 | 9 |  | 住友電気工業 | O | VB | S-I | undoped | (100) | ゜± | 1 | ゜ | 2.1 | ～ | 3.3 | ×107 | 4.9 | ～ | 5.6 | ×103 |  | ～ | 1 | ×104 |  | ～ |  | ×1015 | 100 | ± |  | OF | ( |  | ) | ± |  | ゜ |  | ～ | ( |  | ) | ± |  | ゜ | 32.4 | ± |  | ( |  | ) | ± |  | ゜ | 18 | ± |  | 628 | ± |  | mirror | mirror |  | ± |  |  | ±
| GaAs | 4 | 2400X308 | 16 |  | 昭和電工 | O | LEC | S-I | undoped | (100) | ゜± |  | ゜ | 1.7 | ～ | 2.2 | ×107 | 7.2 | ～ | 7.2 | ×103 | 7.1 | ～ | 9.7 | ×104 | 0.9 | ～ | 1 | ×1015 | 100 | ± |  | OF | ( |  | ) | ± |  | ゜ |  | ～ | ( | 0-1-1 | ) | ± | 0.5 | ゜ | 32.5 | ± | 0.5 | ( | 0-11 | ) | ± | 0.5 | ゜ | 18 | ± | 1 | 609 | ± | 2 | mirror | mirror | 2.4 | ± | 1 | 3.7 | ± | 0.8
| GaAs | 4 | 2400X309 | 15 |  | 昭和電工 | O | LEC | S-I | undoped | (100) | ゜± |  | ゜ | 1.1 | ～ | 1.7 | ×107 | 7.4 | ～ | 7.5 | ×103 | 6.3 | ～ | 8.8 | ×104 | 0.7 | ～ | 0.8 | ×1015 | 100.02 | ± |  | OF | ( |  | ) | ± |  | ゜ |  | ～ | ( | 0-1-1 | ) | ± | 0.5 | ゜ | 32.5 | ± | 0.5 | ( | 0-11 | ) | ± | 0.5 | ゜ | 18 | ± | 1 | 609 | ± | 3 | mirror | mirror | 2.5 | ± | 1..4 | 3.7 | ± | 0.9
| GaAs | 4 | 24013307 | 14 |  | 昭和電工 | O | LEC | S-I | undoped | (100) | ゜± |  | ゜ | 1.5 | ～ | 2.4 | ×107 | 7.3 | ～ | 7.5 | ×103 | 8 | ～ | 9.6 | ×104 | 0.6 | ～ | 1.1 | ×1015 | 100.03 | ± |  | OF | ( |  | ) | ± |  | ゜ |  | ～ | ( | 0-1-1 | ) | ± | 0.5 | ゜ | 32.5 | ± | 0.5 | ( | 0-11 | ) | ± | 0.5 | ゜ | 18 | ± | 1 | 624 | ± | 3 | mirror | mirror | 7.9 | ± | 1.6 | 2.4 | ± | 1.5
| GaAs | 4 | 24013307 | 25 |  | 昭和電工 | O | LEC | S-I | undoped | (100) | ゜± |  | ゜ | 1.5 | ～ | 2.4 | ×107 | 7.3 | ～ | 7.5 | ×103 | 8 | ～ | 9.6 | ×104 | 0.6 | ～ | 1.1 | ×1015 | 100.03 | ± |  | OF | ( |  | ) | ± |  | ゜ |  | ～ | ( | 0-1-1 | ) | ± | 0.5 | ゜ | 32.5 | ± | 0.5 | ( | 0-11 | ) | ± | 0.5 | ゜ | 18 | ± | 1 | 624 | ± | 3 | mirror | mirror | 7.9 | ± | 1.6 | 2.4 | ± | 1.5
| GaAs | 4 | 25007308 | 20 |  | 昭和電工 | O | LEC | S-I | undoped | (100) | ゜± |  | ゜ | 15.3 | ～ | 22.1 | ×107 | 5.2 | ～ | 5.3 | ×103 | 7.3 | ～ | 9.8 | ×104 | 7.8 | ～ | 12.1 | ×1015 | 100.02 | ± |  | OF | ( |  | ) | ± |  | ゜ |  | ～ | ( | 0-1-1 | ) | ± | 0.5 | ゜ | 32.5 | ± | 0.5 | ( | 0-11 | ) | ± | 0.5 | ゜ | 18 | ± | 1 | 624 | ± | 1 | mirror | mirror | 4.8 | ± | 1.2 | 2 | ± | 0.7
| GaAs | 4 | 25013304 | 28 |  | 昭和電工 | O | LEC | S-I | undoped | (100) | ゜± |  | ゜ | 20.1 | ～ | 26.6 | ×107 | 4.6 | ～ | 5 | ×103 |  | ～ |  | ×104 | 10.4 | ～ | 15.9 | ×1015 | 99.97 | ± |  | OF | ( |  | ) | ± |  | ゜ |  | ～ | ( | 0-1-1 | ) | ± | 0.5 | ゜ | 32.5 | ± | 0.5 | ( | 0-11 | ) | ± | 0.5 | ゜ | 18 | ± | 1 | 632 | ± | 2 | mirror | mirror | 1.8 | ± | 1 | 3.8 | ± | 1
| GaAs | 4 | 25015304 | 18 |  | 昭和電工 | O | LEC | S-I | undoped | (100) | ゜± |  | ゜ | 1.5 | ～ | 2.3 | ×107 | 7.3 | ～ | 7.5 | ×103 | 6.4 | ～ | 9.8 | ×104 | 0.6 | ～ | 1.1 | ×1015 | 100 | ± | 0.01 | OF | ( |  | ) | ± |  | ゜ |  | ～ | ( | 0-1-1 | ) | ± | 0.5 | ゜ | 32.5 | ± | 0.5 | ( | 0-11 | ) | ± | 0.5 | ゜ | 18 | ± | 1 | 631 | ± | 2 | mirror | mirror | 2.5 | ± | 0.4 | 1.6 | ± | 0.8
| GaAs | 4 | 2502X906 | 1 |  | 住友電気工業 | O | LEC | S-I | undoped | (100) | ゜± | 0.3 | ゜ | 8 | ～ |  | ×107 | 3 | ～ |  | ×103 |  | ～ | 1 | ×104 | 0.5 | ～ | 20 | ×1015 | 100 | ± | 0.3 | OF | ( |  | ) | ± |  | ゜ |  | ～ | ( | 0-1-1 | ) | ± | 0.5 | ゜ | 32.5 | ± | 1 | ( | 0-11 | ) | ± | 0.5 | ゜ | 18 | ± | 1 | 625 | ± | 25 | mirror | mirror |  | ± |  |  | ±
| GaAs | 4 | 2502Y302 | 4 |  | 住友電気工業 | O | LEC | S-I | undoped | (100) | ゜± |  | ゜ | 10.2 | ～ | 16.1 | ×107 | 4.9 | ～ | 5.3 | ×103 |  | ～ |  | ×104 | 5.6 | ～ | 10.2 | ×1015 | 100.04 | ± |  | OF | ( |  | ) | ± |  | ゜ |  | ～ | ( | 0-1-1 | ) | ± | 0.5 | ゜ | 32.5 | ± | 0.5 | ( | 0-11 | ) | ± | 0.5 | ゜ | 18 | ± | 1 | 618 | ± | 2 | mirror | mirror | 5.9 | ± | 1 | 4.1 | ± | 0.4
| GaAs | 4 | 27013308 | 0 |  | 昭和電工 | O | LEC | S-I | undoped | (100) | ゜± |  | ゜ | 20.4 | ～ | 32.4 | ×107 | 4.7 | ～ | 3.9 | ×103 | 8.8 | ～ | 9.3 | ×104 | 16 | ～ |  | ×1015 | 99.98 | ± | 0.01 | OF | ( |  | ) | ± |  | ゜ |  | ～ | ( | 0-1-1 | ) | ± | 0.5 | ゜ | 32.5 | ± | 0.5 | ( | 0-11 | ) | ± | 0.5 | ゜ | 18 | ± | 1 | 622 | ± | 7 | mirror | mirror | 3.7 | ± | 0.9 | 1.8 | ± | 0.8
| GaAs | 4 | 27013308 | 0 |  | 昭和電工 | O | LEC | S-I | undoped | (100) | ゜± |  | ゜ | 20.4 | ～ | 32.4 | ×107 | 3.9 | ～ | 4.7 | ×103 | 8.8 | ～ | 9.3 | ×104 | 7.9 | ～ | 16 | ×1015 | 99.99 | ± |  | OF | ( |  | ) | ± |  | ゜ |  | ～ | ( | 0-1-1 | ) | ± | 0.5 | ゜ | 32.5 | ± | 0.5 | ( | 0-11 | ) | ± | 0.5 | ゜ | 18 | ± | 1 | 622 | ± | 7 | mirror | mirror | 1.9 | ± | 0.7 | 3.7 | ± | 0.9
| GaAs | 4 | 27013308 | 26 |  | 昭和電工 | O | LEC | S-I | undoped | (100) | ゜± |  | ゜ | 20.4 | ～ | 32.4 | ×107 | 3.9 | ～ | 4.7 | ×103 | 8.8 | ～ | 9.3 | ×104 | 7.9 | ～ | 16 | ×1015 | 99.99 | ± |  | OF | ( |  | ) | ± |  | ゜ |  | ～ | ( | 0-1-1 | ) | ± | 0.5 | ゜ | 32.5 | ± | 0.5 | ( | 0-11 | ) | ± | 0.5 | ゜ | 18 | ± | 1 | 622 | ± | 6 | mirror | mirror | 3.5 | ± | 0.8 | 1.8 | ± | 0.6
| GaAs | 4 | 2702X301 | 24 |  | 昭和電工 | O | LEC | S-I | undoped | (100) | ゜± |  | ゜ | 17.9 | ～ | 27.1 | ×107 | 4.3 | ～ | 4.9 | ×103 |  | ～ |  | ×104 | 8 | ～ | 13.8 | ×1015 | 99.97 | ± | 0.09 | OF | ( |  | ) | ± |  | ゜ |  | ～ | ( | 0-1-1 | ) | ± | 0.5 | ゜ | 32.5 | ± | 0.5 | ( | 0-11 | ) | ± | 0.5 | ゜ | 18 | ± | 1 | 633 | ± | 2 | mirror | mirror | 3 | ± | 1.3 | 3.4 | ± | 0.9
| GaAs | 4 | 27032306 | 18 |  | 昭和電工 | O | LEC | S-I | undoped | (100) | ゜± |  | ゜ | 11.9 | ～ | 21.5 | ×107 | 5.1 | ～ | 5.6 | ×103 | 7.4 | ～ | 9.2 | ×104 | 4.9 | ～ | 10.4 | ×1015 | 100 | ± |  | OF | ( |  | ) | ± |  | ゜ |  | ～ | ( | 0-1-1 | ) | ± | 0.5 | ゜ | 32.5 | ± | 0.5 | ( | 0-11 | ) | ± | 0.5 | ゜ | 18 | ± | 1 | 626 | ± | 6 | mirror | mirror | 3.6 | ± | 0.4 | 2.4 | ± | 1
| GaAs | 4 | 27033301 | 15 |  | 昭和電工 | O | LEC | S-I | undoped | (100) | ゜± |  | ゜ | 11.1 | ～ | 19.3 | ×107 | 5 | ～ | 5.7 | ×103 | 7.8 | ～ | 9.5 | ×104 | 5.5 | ～ | 10.5 | ×1015 | 99.99 | ± |  | OF | ( |  | ) | ± |  | ゜ |  | ～ | ( | 0-1-1 | ) | ± | 0.5 | ゜ | 32.5 | ± | 0.5 | ( | 0-11 | ) | ± | 0.5 | ゜ | 18 | ± | 1 | 627 | ± | 6 | mirror | mirror | 3 | ± | 0.8 | 2.6 | ± | 1.7
| GaAs | 4 | 27033302 | 3 |  | 昭和電工 | O | LEC | S-I | undoped | (100) | ゜± |  | ゜ | 17.6 | ～ | 23.9 | ×107 | 4.7 | ～ | 5.3 | ×103 | 7 | ～ | 9.5 | ×104 | 7.5 | ～ | 11.7 | ×1015 | 99.99 | ± |  | OF | ( |  | ) | ± |  | ゜ |  | ～ | ( | 0-1-1 | ) | ± | 0.5 | ゜ | 32.5 | ± | 0.5 | ( | 0-11 | ) | ± | 0.5 | ゜ | 18 | ± | 1 | 626 | ± |  | mirror | mirror | 3 | ± | 0.8 | 1.8 | ± | 0.9
| GaAs | 4 | 27033302 | 55 |  | 昭和電工 | O | LEC | S-I | undoped | (100) | ゜± |  | ゜ | 17.6 | ～ | 23.9 | ×107 | 4.7 | ～ | 5.3 | ×103 | 7 | ～ | 9.5 | ×104 | 7.5 | ～ | 11.7 | ×1015 | 99.99 | ± |  | OF | ( |  | ) | ± |  | ゜ |  | ～ | ( | 0-1-1 | ) | ± | 0.5 | ゜ | 32.5 | ± | 0.5 | ( | 0-11 | ) | ± | 0.5 | ゜ | 18 | ± | 1 | 632 | ± | 2 | mirror | mirror | 3.7 | ± | 1.8 | 1.7 | ± | 1
| GaAs | 4 | 27033302 | 20 |  | 昭和電工 | O | LEC | S-I | undoped | (100) | ゜± |  | ゜ | 17.6 | ～ | 23.9 | ×107 | 4.7 | ～ | 5.3 | ×103 | 7 | ～ | 9.5 | ×104 | 7.5 | ～ | 11.7 | ×1015 | 99 | ± |  | OF | ( |  | ) | ± |  | ゜ |  | ～ | ( | 0-1-1 | ) | ± | 0.5 | ゜ | 32.05 | ± | 0.5 | ( | 0-11 | ) | ± | 0.5 | ゜ | 18 | ± | 1 | 625 | ± | 1 | mirror | mirror | 3.1 | ± | 0.6 | 2.3 | ± | 1.5
| GaAs | 4 | 27033305 | 13 |  | 昭和電工 | O | LEC | S-I | undoped | (100) | ゜± |  | ゜ | 9.5 | ～ | 15 | ×107 | 5.2 | ～ | 5.7 | ×103 | 7.9 | ～ | 9.8 | ×104 | 4.5 | ～ | 8 | ×1015 | 99.99 | ± |  | OF | ( |  | ) | ± |  | ゜ |  | ～ | ( | 0-1-1 | ) | ± | 0.5 | ゜ | 32.5 | ± | 0.5 | ( | 0-11 | ) | ± | 0.5 | ゜ | 18 | ± | 1 | 625.5 | ± | 8.5 | mirror | mirror | 4.1 | ± | 1.1 | 2.3 | ± | 1.4
| GaAs | 4 | 27034301 | 27 |  | 昭和電工 | O | LEC | S-I | undoped | (100) | ゜± |  | ゜ | 10.3 | ～ | 14.8 | ×107 | 5.3 | ～ | 5.7 | ×103 | 8.2 | ～ | 9.9 | ×104 | 4.6 | ～ | 8 | ×1015 | 100 | ± |  | OF | ( |  | ) | ± |  | ゜ |  | ～ | ( | 0-1-1 | ) | ± | 0.5 | ゜ | 32.5 | ± | 0.5 | ( | 0-11 | ) | ± | 0.5 | ゜ | 18 | ± | 1 | 630 | ± | 4 | mirror | mirror | 2.6 | ± | 0.5 | 1.7 | ± | 0.8
| GaAs | 4 | 27034305 | 41 |  | 昭和電工 | O | LEC | S-I | undoped | (100) | ゜± |  | ゜ | 12.3 | ～ | 28.1 | ×107 | 4.9 | ～ | 5.7 | ×103 | 8 | ～ | 9.5 | ×104 | 4.8 | ～ | 11 | ×1015 | 99.97 | ± |  | OF | ( |  | ) | ± |  | ゜ |  | ～ | ( | 0-1-1 | ) | ± | 0.5 | ゜ | 32.5 | ± | 0.5 | ( | 0-11 | ) | ± | 0.5 | ゜ | 18 | ± | 1 | 629 | ± | 4 | mirror | mirror | 2.5 | ± | 0.6 | 2 | ± | 1
| GaAs | 4 | 27035305 | 1 |  | 昭和電工 | O | LEC | S-I | undoped | (100) | ゜± |  | ゜ | 4.3 | ～ | 5.2 | ×107 | 6.5 | ～ | 6.6 | ×103 | 7.8 | ～ | 9.5 | ×104 | 2 | ～ | 2.4 | ×1015 | 100.02 | ± | 0.01 | OF | ( |  | ) | ± |  | ゜ |  | ～ | ( | 0-1-1 | ) | ± | 0.5 | ゜ | 32.5 | ± | 0.5 | ( | 0-11 | ) | ± | 0.5 | ゜ | 18 | ± | 1 | 613 | ± |  | mirror | mirror | 3 | ± |  | 2.5 | ±
| GaAs | 4 | 27035306 | 32 |  | 昭和電工 | O | LEC | S-I | undoped | (100) | ゜± |  | ゜ | 5.9 | ～ | 7.1 | ×107 | 6.3 | ～ | 6.3 | ×103 | 6.2 | ～ | 9.5 | ×104 | 2.7 | ～ | 3.2 | ×1015 | 100.02 | ± |  | OF | ( |  | ) | ± |  | ゜ |  | ～ | ( | 0-1-1 | ) | ± | 0.5 | ゜ | 32.5 | ± | 0.5 | ( | 0-11 | ) | ± | 0.5 | ゜ | 18 | ± | 1 | 619 | ± | 3 | mirror | mirror | 2.3 | ± | 0.4 | 1.8 | ± | 1.1
| GaAs | 4 | 27035308 | 7 |  | 昭和電工 | O | LEC | S-I | undoped | (100) | ゜± |  | ゜ | 7 | ～ | 10 | ×107 | 5.7 | ～ | 6.1 | ×103 | 7.7 | ～ | 9.6 | ×104 | 3.5 | ～ | 5.5 | ×1015 | 99.99 | ± |  | OF | ( |  | ) | ± |  | ゜ |  | ～ | ( | 0-1-1 | ) | ± | 0.5 | ゜ | 32.5 | ± | 0.5 | ( | 0-11 | ) | ± | 0.5 | ゜ | 18 | ± | 1 | 617 | ± | 1 | mirror | mirror | 2.7 | ± | 0.5 | 2.4 | ± | 0.5
| GaAs | 4 | 27035308 | 41 |  | 昭和電工 | O | LEC | S-I | undoped | (100) | ゜± |  | ゜ | 7 | ～ | 10 | ×107 | 5.7 | ～ | 6.1 | ×103 | 7.7 | ～ | 9.6 | ×104 | 3.5 | ～ | 5.5 | ×1015 | 99.99 | ± |  | OF | ( |  | ) | ± |  | ゜ |  | ～ | ( | 0-1-1 | ) | ± | 0.5 | ゜ | 32.5 | ± | 0.5 | ( | 0-11 | ) | ± | 0.5 | ゜ | 18 | ± | 1 | 627 | ± | 7 | mirror | mirror | 2.7 | ± | 1 | 1.8 | ± | 1
| GaAs | 4 | 28014302 | 42 |  | 昭和電工 | O | LEC | S-I | undoped | (100) | ゜± |  | ゜ | 6.7 | ～ | 8.4 | ×107 | 6.3 | ～ | 6.4 | ×103 | 6.8 | ～ | 9.1 | ×104 | 3.9 | ～ | 4.9 | ×1015 | 100 | ± |  | OF | ( |  | ) | ± |  | ゜ |  | ～ | ( | 0-1-1 | ) | ± | 0.5 | ゜ | 32.5 | ± | 0.5 | ( | 0-11 | ) | ± | 0.5 | ゜ | 18 | ± | 1 | 617 | ± | 9 | mirror | mirror | 4.2 | ± | 2 | 3.2 | ± | 3.3
| GaAs | 4 | 28029308 | 17 |  | 昭和電工 | O | LEC | S-I | undoped | (100) | ゜± |  | ゜ | 24.8 | ～ | 37.3 | ×107 | 3.9 | ～ | 4.7 | ×103 | 6.8 | ～ | 9.2 | ×104 | 10.5 | ～ | 16 | ×1015 | 100.03 | ± |  | OF | ( |  | ) | ± |  | ゜ |  | ～ | ( | 0-1-1 | ) | ± | 0.5 | ゜ | 32.5 | ± | 0.5 | ( | 0-11 | ) | ± | 0.5 | ゜ | 18 | ± | 1 | 627 | ± | 8 | mirror | mirror | 4.7 | ± | 1.2 | 1.7 | ± | 0.8
| GaAs | 4 | 28029308 | 24 |  | 昭和電工 | O | LEC | S-I | undoped | (100) | ゜± |  | ゜ | 24.8 | ～ | 37.3 | ×107 | 3.9 | ～ | 4.7 | ×103 |  | ～ |  | ×104 | 10.5 | ～ | 16 | ×1015 | 100.03 | ± |  | OF | ( |  | ) | ± |  | ゜ |  | ～ | ( | 0-1-1 | ) | ± | 0.5 | ゜ | 32.5 | ± | 0.5 | ( | 0-11 | ) | ± | 0.5 | ゜ | 18 | ± | 1 | 634 | ± | 2 | mirror | mirror | 2 | ± | 0.6 | 5.4 | ± | 1.5
| GaAs | 4 | 2802Y303 | 21 |  | 昭和電工 | O | LEC | S-I | undoped | (100) | ゜± |  | ゜ | 20.8 | ～ | 21.4 | ×107 | 4 | ～ | 4.2 | ×103 | 7.8 | ～ | 9.8 | ×104 | 11.3 | ～ | 13.3 | ×1015 | 100 | ± |  | OF | ( |  | ) | ± |  | ゜ |  | ～ | ( | 0-1-1 | ) | ± | 0.5 | ゜ | 32.5 | ± | 0.5 | ( | 0-11 | ) | ± | 0.5 | ゜ | 18 | ± | 1 | 627 | ± | 1 | mirror | mirror | 3.2 | ± | 1.1 | 2 | ± | 1.1
| GaAs | 4 | 29014303 | 21 |  | 昭和電工 | O | LEC | S-I | undoped | (100) | ゜± |  | ゜ | 1 | ～ | 1.9 | ×107 | 7.2 | ～ | 7.5 | ×103 | 7.7 | ～ | 9.5 | ×104 | 0.6 | ～ | 1.1 | ×1015 | 99.99 | ± |  | OF | ( |  | ) | ± |  | ゜ |  | ～ | ( | 0-1-1 | ) | ± | 0.5 | ゜ | 32.5 | ± | 0.5 | ( | 0-11 | ) | ± | 0.5 | ゜ | 18 | ± | 1 | 613 | ± | 4 | mirror | mirror | 3.2 | ± | 0.6 | 3 | ± | 1.1
| GaAs | 4 | 29014304 | 18 |  | 昭和電工 | O | LEC | S-I | undoped | (100) | ゜± |  | ゜ | 1.3 | ～ | 2.3 | ×107 | 7.2 | ～ | 7.4 | ×103 | 7.5 | ～ | 9.7 | ×104 | 0.7 | ～ | 1.4 | ×1015 | 100.04 | ± |  | OF | ( |  | ) | ± |  | ゜ |  | ～ | ( | 0-1-1 | ) | ± | 0.5 | ゜ | 32.5 | ± | 0.5 | ( | 0-11 | ) | ± | 0.5 | ゜ | 18 | ± | 1 | 612 | ± | 4 | mirror | mirror | 2.9 | ± | 0.9 | 2.8 | ± | 1.4
| GaAs | 4 | 29014305 | 0 |  | 昭和電工 | O | LEC | S-I | undoped | (100) | ゜± |  | ゜ | 1.2 | ～ | 2 | ×107 | 7.3 | ～ | 7.4 | ×103 | 7.8 | ～ | 9.7 | ×104 | 0.8 | ～ | 1.1 | ×1015 | 100 | ± |  | OF | ( |  | ) | ± |  | ゜ |  | ～ | ( | 0-1-1 | ) | ± | 0.5 | ゜ | 32.5 | ± | 0.5 | ( | 0-11 | ) | ± | 0.5 | ゜ | 18 | ± | 1 | 613.5 | ± | 5.5 | mirror | mirror | 3 | ± | 1.4 | 3.2 | ± | 1.1
| GaAs | 4 | 29014305 | 40 |  | 昭和電工 | O | LEC | S-I | undoped | (100) | ゜± |  | ゜ | 1.2 | ～ | 2 | ×107 | 7.3 | ～ | 7.4 | ×103 | 7.8 | ～ | 9.7 | ×104 | 0.8 | ～ | 1.1 | ×1015 | 100 | ± |  | OF | ( |  | ) | ± |  | ゜ |  | ～ | ( | 0-1-1 | ) | ± | 0.5 | ゜ | 32.5 | ± | 0.5 | ( | 0-11 | ) | ± | 0.5 | ゜ | 18 | ± | 1 | 614 | ± | 5 | mirror | mirror | 3 | ± | 1.4 | 3.2 | ± | 1.1
| GaAs | 4 | 2902Z031 | 25 |  | 住友電気工業 | O | LEC | S-I | undoped | (100) | ゜± |  | ゜ | 5 | ～ |  | ×107 | 3 | ～ |  | ×103 |  | ～ | 1 | ×104 | 0.5 | ～ | 20 | ×1015 | 100 | ± | 0.3 | OF | ( |  | ) | ± |  | ゜ |  | ～ | ( | 0-1-1 | ) | ± | 0.5 | ゜ | 32.5 | ± | 1 | ( | 0-11 | ) | ± | 0.5 | ゜ | 18 | ± | 1 | 625 | ± | 25 | mirror | mirror |  | ± |  |  | ±
| GaAs | 4 | 2902Z301 | 3 |  | 昭和電工 | O | LEC | S-I | undoped | (100) | ゜± |  | ゜ | 6.9 | ～ | 14.3 | ×107 | 5.4 | ～ | 6.1 | ×103 | 7.6 | ～ | 9.5 | ×104 | 3.4 | ～ | 6.9 | ×1015 | 100 | ± |  | OF | ( |  | ) | ± |  | ゜ |  | ～ | ( | 0-1-1 | ) | ± | 0.5 | ゜ | 32.5 | ± | 0.5 | ( | 0-11 | ) | ± | 0.5 | ゜ | 18 | ± | 1 | 612 | ± | 2 | mirror | mirror | 3.3 | ± | 1.1 | 2.7 | ± | 1
| GaAs | 4 | 48537 | 5 |  | 住友電気工業 | O | LEC | S-I | undoped | (100) | ゜± |  | ゜ | 1 | ～ |  | ×107 | 3 | ～ |  | ×103 |  | ～ | 10 | ×104 |  | ～ |  | ×1015 | 100 | ± | 0.3 | OF | ( |  | ) | ± |  | ゜ |  | ～ | ( | 0-1-1 | ) | ± | 0.5 | ゜ | 32.5 | ± | 1 | ( | 0-11 | ) | ± | 0.5 | ゜ | 18 | ± | 1 | 625 | ± | 25 | mirror | mirror |  | ± |  |  | ±
| GaAs | 4 | 4KH0497MA | 0 |  | 同和鉱業 | O | LEC | S-I | undoped | (100) | ゜± |  | ゜ | 1 | ～ |  | ×107 | 3 | ～ |  | ×103 |  | ～ | 10 | ×104 |  | ～ |  | ×1015 | 100 | ± | 0.3 | OF | ( |  | ) | ± |  | ゜ |  | ～ | ( | 0-1-1 | ) | ± | 0.5 | ゜ | 32.5 | ± | 1 | ( | 0-11 | ) | ± | 0.5 | ゜ | 18 | ± | 1 | 625 | ± | 25 | mirror | mirror |  | ± |  |  | ±
| GaAs | 4 | 4KH0497MA | 0 |  | 同和鉱業 | O | LEC | S-I | undoped | (100) | ゜± |  | ゜ | 1 | ～ |  | ×107 | 3 | ～ |  | ×103 |  | ～ | 10 | ×104 |  | ～ |  | ×1015 | 100 | ± | 0.3 | OF | ( |  | ) | ± |  | ゜ |  | ～ | ( | 0-1-1 | ) | ± | 0.5 | ゜ | 32.5 | ± | 1 | ( | 0-11 | ) | ± | 0.5 | ゜ | 18 | ± | 1 | 625 | ± | 25 | mirror | mirror |  | ± |  |  | ±
| GaAs | 4 | 970464-012 | 56 |  | 住友電気工業 | O | VB | S-I | undoped | (100) | ゜± |  | ゜ | 2.1 | ～ | 3.1 | ×107 | 4 | ～ | 5.7 | ×103 |  | ～ | 1 | ×104 |  | ～ |  | ×1015 | 100 | ± |  | OF | ( |  | ) | ± |  | ゜ |  | ～ | ( |  | ) | ± |  | ゜ | 32.4 | ± |  | ( |  | ) | ± |  | ゜ | 18 | ± |  | 622 | ± | 9 | mirror | mirror |  | ± |  |  | ±
| GaAs | 4 | 970464-012 | 12 |  | 住友電気工業 | O | VB | S-I | undoped | (100) | ゜± |  | ゜ | 2.1 | ～ | 3.1 | ×107 | 4 | ～ | 5.7 | ×103 |  | ～ | 1 | ×104 |  | ～ |  | ×1015 | 100 | ± |  | OF | ( |  | ) | ± |  | ゜ |  | ～ | ( |  | ) | ± |  | ゜ | 32.4 | ± |  | ( |  | ) | ± |  | ゜ | 18 | ± |  | 622 | ± | 9 | mirror | mirror |  | ± |  |  | ±
| GaAs | 4 | 971505-029 | 42 |  | 住友電気工業 | O | VB | S-I | undoped | (100) | ゜± |  | ゜ | 1.9 | ～ | 3 | ×107 | 6 | ～ | 7.2 | ×103 |  | ～ | 1 | ×104 |  | ～ |  | ×1015 | 100.01 | ± |  | OF | ( |  | ) | ± |  | ゜ |  | ～ | ( |  | ) | ± |  | ゜ | 32.5 | ± |  | ( |  | ) | ± |  | ゜ | 18 | ± |  | 629 | ± | 3 | mirror | mirror |  | ± |  |  | ±
| GaAs | 4 | 971505-045 | 23 |  | 住友電気工業 | O | VB | S-I | undoped | (100) | ゜± |  | ゜ | 1.9 | ～ | 2.3 | ×107 | 5.6 | ～ | 9 | ×103 |  | ～ | 1 | ×104 |  | ～ |  | ×1015 | 100.05 | ± |  | OF | ( |  | ) | ± |  | ゜ |  | ～ | ( |  | ) | ± |  | ゜ | 32.5 | ± |  | ( |  | ) | ± |  | ゜ | 18 | ± |  | 631 | ± | 1 | mirror | mirror |  | ± |  |  | ±
| GaAs | 4 | 971505-052 | 22 |  | 住友電気工業 | O | VB | S-I | undoped | (100) | ゜± |  | ゜ | 1.1 | ～ | 1.4 | ×107 | 5.1 | ～ | 5.7 | ×103 |  | ～ | 1 | ×104 |  | ～ |  | ×1015 | 100 | ± |  | OF | ( |  | ) | ± |  | ゜ |  | ～ | ( |  | ) | ± |  | ゜ | 32.5 | ± |  | ( |  | ) | ± |  | ゜ | 18 | ± |  | 630 | ± | 1 | mirror | mirror |  | ± |  |  | ±
| GaAs | 4 | L-8969 | 13 |  | 昭和電工 | O | LEC | S-I | undoped | (100) | ゜± |  | ゜ | 1.4 | ～ | 2.4 | ×107 | 7 | ～ | 7.5 | ×103 | 7.5 | ～ | 8.8 | ×104 |  | ～ | 1 | ×1015 | 100.05 | ± | 0.01 | OF | ( |  | ) | ± |  | ゜ |  | ～ | ( | 0-1-1 | ) | ± | 0.5 | ゜ | 32.5 | ± |  | ( | 0-11 | ) | ± | 0.5 | ゜ | 18 | ± |  | 628 | ± | 7 | mirror | mirror | 2.5 | ± | 0.6 | 2 | ± | 0.9
| GaAs | 4 | L-8969 | 15 |  | 昭和電工 | O | LEC | S-I | undoped | (100) | ゜± |  | ゜ | 1.4 | ～ | 2.4 | ×107 | 7 | ～ | 7.5 | ×103 | 7.5 | ～ | 8.8 | ×104 |  | ～ | 1 | ×1015 | 100.05 | ± | 0.01 | OF | ( |  | ) | ± |  | ゜ |  | ～ | ( | 0-1-1 | ) | ± | 0.5 | ゜ | 32.5 | ± |  | ( | 0-11 | ) | ± | 0.5 | ゜ | 18 | ± |  | 628 | ± | 7 | mirror | mirror | 2.5 | ± | 0.6 | 2 | ± | 0.9
| GaAs | 6 | kk200-002～024 | 0 |  | AXT | O |  | S-I | undoped | (100) | ゜± | 0.3 | ゜ | 9 | ～ | 21 | ×107 | 5.71 | ～ | 6.44 | ×103 |  | ～ | 1 | ×104 |  | ～ |  | ×1015 | 150 | ± | 0.3 | V | ( | 010 | ) | ± | 2 | ゜ |  | ～ | ( |  | ) | ± |  | ゜ |  | ± |  | ( |  | ) | ± |  | ゜ |  | ± |  | 675 | ± | 25 | mirror | mirror |  | ± |  |  | ±
| GaAs | 4" | 4KH0497MA | 6 |  | 昭和電工 | O | LEC | S-I | undoped | (100) | ゜± |  | ゜ | 1 | ～ |  | ×107 | 3 | ～ |  | ×103 | 10 | ～ |  | ×104 |  |  |  |  | 100 | ± | 0.3 | OF | [9 empty] | 0-1-1 |  | ± | 0.5 | ゜ | 32.5 | ± | 1 | ( | 0-11 | ) | ± | 0.5 | ゜ | 18 | ± | 1 | 625 | ± | 25 | mirror | mirror
| GaAs | 6 | KK198 | 0 |  | AXT | O |  | S-I | undoped | (100) | ゜± | 0.3 | ゜ | 1.6 | ～ | 1.9 | ×107 | 5.5 | ～ | 5.7 | ×103 |  | ～ | 1 | ×104 |  | ～ |  | ×1015 | 150 | ± | 0.3 | V | ( | 010 | ) | ± | 2 | ゜ |  | ～ | ( |  | ) | ± |  | ゜ |  | ± |  | ( |  | ) | ± |  | ゜ |  | ± |  | 975 | ± | 25 | mirror | mirror |  | ± |  |  | ±
|  |  | GaAS合計 | 1031
|  |  | InP合計 | 0
|  |  | 総合計 | 1031